## Sheet1
接触介质部分材质的腐蚀性参考表
分类 | 介质名称 | 浓度% | 温度 | 碳钢 | 316 | 哈氏C | 蒙耐尔 | 钽 | 分类 | 介质名称 | 浓度% | 温度 | 碳钢 | 316 | 哈氏C | 蒙耐尔 | 钽
无机酸 | 盐酸 | 5 | RT |  | C | B | C | A | 有机酸 | 氢氟酸 | 5 | RT | C | C | C | A | C
|  |  | BP |  | C | C | C | A |  |  | 48 | BP | C |  | C | B | B
|  | 10 | RT |  | C | B | C | A |  | 醋酸 | 100 | RT | C | A | A | A | A
|  |  | BP |  | C | C | C | A |  |  |  | BP | C |  | A | A | A
|  | 20 | RT |  | C | B | C | B |  | 甲酸 | 50 | RT | C | C | A | B | A
|  |  | BP |  | C | C | C | B |  |  |  | BP | C | C | A |  | A
|  | 35 | RT |  | C | B | C | B |  | 草酸 | 10 | RT | C | B | B | B | A
|  |  | BP |  | C | C | C | B |  |  |  | BP | C | C | B | B | B
| 硫酸 | 5 | RT |  | A | A | A | A |  | 柠檬酸 | 50 | RT | C | A | A | B | A
|  |  | BP |  | C | B | B | A |  |  |  | BP | C | A | A | B | A
|  | 10 | RT |  | C | A | A | A | 碱 | 苛性钠 | 20 | RT | C | A | A | A | C
|  |  | BP |  |  | C | B | A |  |  |  | BP | C |  |  | B | C
|  | 60 | RT | C | C | A | A | A |  |  | 40 | RT | A | A | A | A | C
|  |  | BP |  |  | B | B | A |  |  |  | BP | B |  |  | B | C
|  | 80 | RT | B | C | A | A | A |  | 苛性钾 | 50 | BP | B | B | B | A | A
|  |  | BP | C |  | C |  | B | 盐 | 氯化铁 | 30 | RT | C | C | B | C | A
|  | 95 | RT | A | A | A | C | A |  |  |  | BP |  | C | C | C | A
|  |  | BP | C | C | C |  | C |  | 氯化钠 | 20饱和 | RT | A | B | A |  | A
| 硝酸 | 10 | RT | C | A | B | C | A |  |  |  | BP | B |  | B |  | A
|  |  | BP |  | A | B | C | A |  | 氯化铵 | 25 | RT | C | B | A | B | A
|  | 30 | RT | C | A | B | C | A |  |  |  | BP |  |  |  | B | A
|  |  | BP |  | B | C | C | A |  | 氯化钙 | 25 | RT | B | B | A | A | A
|  | 68 | RT | C | A | B |  | A |  |  |  | BP |  |  |  | A | A
|  |  | BP |  | B | C |  | A |  | 氯化镁 | 42 | RT |  | B | A | B | A
|  | 发烟 | RT |  |  |  |  | A |  |  |  | BP |  | B | A | B | A
[9 empty] | 硫化物 | 硫酸钠 | 20饱和 | RT |  | A | A | A | A
| 磷酸 | 30 | RT | C | A | A | C | A |  |  |  | BP |  |  | B | B | A
|  |  | BP | C | B | A | C | A |  | 硫化钠 | 10 | RT |  | A | A | A | A
|  | 60 | RT | C | A | A | C | A |  |  |  | BP |  | B | A | A | A
|  |  | BP | C | B | A | C | A |  | 硫酸钠 | 50 | RT | B | A | A | A | A
|  | 70 | RT | C | A | A | C | A |  |  |  | BP | B | A | A | B | A
|  |  | BP | C | C | B | C | A | 硝酸盐 | 硝酸铵 | 10 | RT | A | A | A | C | A
|  | 80 | RT | C | A | A | C | A |  |  |  | BP |  | A | A |  | A
|  |  | BP | C |  | C | C | A |  | 硝酸钾 | 全部 | RT | B | B | B | B | A
| 35%HCl + 65%HNO3 |  | RT |  |  |  |  | A | bar: RT to A
| 90%H2SO4 + 10%HNO3 |  | RT |  |  |  |  | A | 腐蚀性气体 | 氯气 | 干 | RT | B | A | A | B | A
| 70%H2SO4 + 10%HNO3 |  | RT |  |  |  |  | A |  |  | 湿 | RT |  | C | B |  | A
| 50%H2SO4 + 50%HNO3 |  | RT |  |  |  |  | A |  | 氯水 | 饱和 | RT |  | C | B | B | A
| 铬水 | 20 | RT |  |  | A |  | A |  | 二氧化硫 | 湿 | RT |  | A |  |  | A
BP | bar: 氯气 to A A
| 王水 | HCl 3 | RT |  | C | A |  | A |  | 硫化氢 | 湿 | RT |  | A |  | A | A
|  | HNO3 1 | BP |  | C | C |  | A |  | 氨水 | ˂100 | 50 |  | A | A
[12 empty] | 10 |  | A | A
A-耐腐蚀性好 |  | （腐蚀率˂0.13mm/年） |  |  | RT-室温
B-耐腐蚀性可以 |  | （腐蚀率0.13mm~1.3mm/年） |  |  | BP-沸点
C-耐腐蚀性差 |  | （腐蚀率>1.3mm/年）